## F-CAL-001
Inspección Recibo
| Código: F-CAL-001 |  | Fecha de actualización: 28. Jun. 24 | [5 empty] | Versión: 3.0
PROVEEDOR |  |  |  | No. ORDEN DE COMPRA / O.T |  | FECHA DE INSPECCIÓN |  | NORMA APLICABLE
DESCRIPCIÓN |  |  |  | CANTIDAD SOLICITADA |  | CANTIDAD RECIBIDA |  | MUESTRA INSPECCIONADA |  | CANTIDAD RECHAZADA
CARACTERISTICAS INSPECCIONADAS |  |  |  | CUMPLE | NO CUMPLE | DESCRIPCIÓN DEL INCUMPLIMIENTO (SÍ APLICA)
No. CERTIFICADO DE CALIDAD
COLADA
INSPECCION VISUAL
INSPECCIÓN DIMENSIONAL | Diámetro Exterior
Diámetro Interior
Espesor
Longitud
INSPECCIÓN MARCAJE
EQUIPO DE MEDICIÓN / CÓDIGO
ESPECIFICACIONES ESTABLECIDAS EN LA NORMA
ELEMENTO | CARBONO | MANGANESO | FOSFORO | AZUFRE | SILICIO | COBRE | NÍQUEL | CROMO | MOLIBDENO | VANADIO | NIOBIO
MÍNIMO (%) | [10 empty] | 0
MÁXIMO (%)
DATOS EN CERTIFICADO
PRUEBA DE DUREZA |  |  |  |  | EQUIPO DE MEDICIÓN / CÓDIGO |  |  | GALVANIZADO |  | PMI
Brinell (HB) | Rockwell (Ha) | Rockwell (Hrb) | Rockwell (HRc) | Vickers (HV) |  |  |  | Cumple | No Cumple | Cumple | No Cumple
ESPECIFICACIÓN |  | RESISTENCIA A LA TENSIÓN PSI.MÍN. [Mpa] |  | PUNTO DE CEDENCIA PSI. MÍN. [Mpa] |  | ELONGACIÓN EN 2” % MÍN |  | REDUCCIÓN EN ÁREA % MÍN |  | DUREZA HB MÁX
DATOS DE NORMA
DATOS EN CERTIFICADO
OBSERVACIONES |  |  |  | RESPONSABLES | [5 empty] | DICTAMEN
[10 empty] | ACEPTADO | RECHAZADO
INSPECCIONÓ
CAL
VERIFICÓ
CAL
VALIDÓ
ALM
Note on I6: Selecciona en lista desplegable
Note on A8: Selecciona en lista desplegable

## TABLA (hidden)
NORMA | MIN | MAX | MIN | MAX | MIN | MAX | MIN | MAX | MIN | MAX | MIN | MAX | MIN | MAX | MIN | MAX | MIN | MAX | MIN | MAX | MIN | MAX | MIN | MAX
| CARBONO | CARBONO | MANGANESO | MANGANESO | FOSFORO | FOSFORO | AZUFRE | AZUFRE | SILICIO | SILICIO | COBRE | COBRE | NIQUEL | NIQUEL | CROMO | CROMO | MOLIBDENO | MOLIBDENO | VANADIO | VANADIO | NITROGENO | NITROGENO | NIOBIO | NIOBIO | RESISTENCIA A LA TENSIÓN PSI.MIN. (Mpa) | PUNTO DE CEDENCIA PSI. MIN. (Mpa) | ELONGACIÓN EN 2” % MIN. | REDUCCIÓN EN ÁREA % MIN. | DUREZA HB MAX. | NOTAS
SA-29-1018 ASME 2015 | 0.15 | 0.2 | 0.6 | 0.9 |  | 0.04 |  | 0.05 | [12 empty] | VANADIO | [8 empty] | Nota General: Los valores expresados son máximos a menos que se indique lo contrario
SA-36 ASME 2015 |  | 0.27 | B-0.6 / P-0.85 | B-0.9 / P-0.12 |  | 0.04 |  | 0.05 | P-0.15 | B-0.4 / P-0.4 | 0.2 | [9 empty] | VANADIO |  |  |  | 58,000-80,000[400-550] | 36,000 [250] | 23 |  |  | Nota General: Por cada reducción del 0.01% por debajo del carbono máximo especificado, se permitirá un incremento del 0.06% por encima del manganeso máximo especificado, hasta un máximo de 1.35%
SA-53 ASME 2015 |  | 0.3 |  | 1.2 |  | 0.05 |  | 0.045 |  |  |  | 0.4 |  | 0.4 |  | 0.4 |  | 0.15 |  | 0.08 | VANADIO |  |  |  | 60,000 [415] | 35,000 [240] |  |  | 137-187 | Nota General: La combinación de Cobre, Niquel, Cromo, Molibdeno y Vanadio no debe exceder el 1.00%
SA-105 ASME 2015 |  | 0.35 | 0.6 | 1.05 |  | 0.035 |  | 0.04 | 0.1 | 0.35 |  | 0.4 |  | 0.4 |  | 0.3 |  | 0.12 |  | 0.08 | VANADIO |  |  |  | 70,000 [485] | 36,000 [250] | 22 | 30 | 137-187 | Notas Generales: Por cada reducción del 0.01% por debajo del carbono máximo especificado (0.35%), se permitirá un incremento del 0.06% por encima del manganeso máximo especificado (1.05%), hasta un máximo de 1.35% | El equivalente máximo de Carbono, basado en el análisis de calor, será de 0.47 para forjas con una sección máxima de espesor de 2" o menos, y 0.48 para forjas con una sección máxima de espesor mayor a 2" | 1) La suma de Cobre, Niquel, Cromo, Molibdeno y Vanadio no debe exceder el 1.00% | 2) La suma de Cromo y Molibdeno no debe exceder el 0.32%
SA-106B ASME 2015 |  | 0.3 | 0.29 | 1.06 |  | 0.035 |  | 0.035 | 0.1 |  |  | 0.4 |  | 0.4 |  | 0.4 |  | 0.15 |  | 0.08 | VANADIO |  |  |  | 60,000[415] | 35,000[240] | 22 |  |  | Nota General: Por cada reducción del 0.01% por debajo del carbono máximo especificado, se permitirá un incremento del 0.06% por encima del manganeso máximo especificado, hasta un máximo de 1.35% | 1) La suma de Cromo, Cobre, Molibdeno, Níquel y Vanadio no debe exceder el 1.00%
SA-182-T304 ASME 2021 |  | 0.08 |  | 2 |  | 0.045 |  | 0.03 |  | 1 |  |  | 8 | 11 | 18 | 20 |  |  |  | 0.1 | NITROGENO | 0.1 |  |  | 74,694 [515] | 29,732 [205] | 30 | 50 |  | Nota General: Los valores expresados son máximos a menos que se indique lo contrario |  |  |  | Nota General: Para secciones arriba de 5" [130mm] de espesor, la resistencia a la tensión mínima será de 70,000 [485]
SA-182-T304/L ASME 2021 |  | 0.03 |  | 2 |  | 0.045 |  | 0.03 |  | 1 |  |  | 8 | 13 | 18 | 20 |  |  |  | 0.1 | NITROGENO | 0.1 |  |  | 70,343 [485] | 24,656 [170] | 30 | 50 |  | Nota General: Los valores expresados son máximos a menos que se indique lo contrario |  |  |  | Nota General: Para secciones arriba de 5" [130mm] de espesor, la resistencia a la tensión mínima será de 65,000 [450]
SA-182-T304/304L ASME 2021 |  | 0.03 |  | 2 |  | 0.045 |  | 0.03 |  | 1 |  |  | 8 | 13 | 18 | 20 | [5 empty] | 0.1 |  |  | 70,343 [485] | 24,656 [170] | 30 | 50 |  | Nota General: Los valores expresados son máximos a menos que se indique lo contrario
SA-182-T316 ASME 2021 |  | 0.08 |  | 2 |  | 0.045 |  | 0.03 |  | 1 |  |  | 10 | 14 | 16 | 18 | 2 | 3 |  | 0.1 | NITROGENO | 0.1 |  |  | 75,000 [515] | 30,000 [205] | 30 | 50 |  | Nota General: Los valores expresados son máximos a menos que se indique lo contrario |  |  |  | Nota General: Para secciones arriba de 5" [130mm] de espesor, la resistencia a la tensión mínima será de 70,000 [485]
SA-182-T316/L ASME 2021 |  | 0.03 |  | 2 |  | 0.045 |  | 0.03 |  | 1 |  |  | 10 | 15 | 16 | 18 | 2 | 3 |  | 0.1 | NITROGENO | 0.1 |  |  | 70,343 [485] | 24,656 [170] | 30 | 50 |  | Nota General: Los valores expresados son máximos a menos que se indique lo contrario |  |  |  | Nota General: Para secciones arriba de 5" [130mm] de espesor, la resistencia a la tensión mínima será de 65,000 [450]
SA-182-T316/316L ASME 2021 |  | 0.03 |  | 2 |  | 0.045 |  | 0.03 |  | 1 |  |  | 10 | 15 | 16 | 18 | 2 | 3 |  |  |  | 0.1 |  |  | 70,343 [485] | 24,656 [170] | 30 | 50 |  | Nota General: Los valores expresados son máximos a menos que se indique lo contrario
SA-234-WPB ASME 2021 |  | 0.3 | 0.29 | 1.06 |  | 0.05 |  | 0.058 | 0.1 |  |  | 0.4 |  | 0.4 |  | 0.4 |  | 0.15 |  | 0.08 | VANADIO |  |  |  | 60,000-95,000 [415-655] | 35,000 [240] | 30 |  |  | 1) Las conexiones hechas de barra o placa pueden tener 0.35 max carbono | 2) Las conexiones hechas de forja pueden tener 0.35 max de carbón y 0.35 max de silicio | 3) Por cada reducción del 0.01% debajo del máximo de carbono especificado, se permitirá un aumeto de 0.06% de manganeso sobre el valor máximo especificado | 4) La suma de Cobre, Niquel, Cromo y Molibdeno no debe exceder 1.00%
SA-403-WP304 ASME 2021 |  | 0.08 |  | 2 |  | 0.045 |  | 0.03 |  | 1 |  |  | 8 | 11 | 18 | 20 | [8 empty] | 74,694 [515] | 29,732 [205]
SA-403-WP304/L ASME 2021 |  | 0.03 |  | 2 |  | 0.045 |  | 0.03 |  | 1 |  |  | 8 | 12 | 18 | 20 | [8 empty] | 70,343 [485] | 24,656 [170]
SA-403-WP304/304L ASME 2021 |  | 0.03 |  | 2 |  | 0.045 |  | 0.03 |  | 1 |  |  | 8 | 12 | 18 | 20 | [8 empty] | 70,343 [485] | 24,656 [170]
SA-403-WP316 ASME 2021 |  | 0.08 |  | 2 |  | 0.045 |  | 0.03 |  | 1 |  |  | 10 | 14 | 16 | 18 | 2 | 3 | [6 empty] | 74,694 [515] | 29,732 [205] |  |  |  | Nota general: Para diametros pequeños o paredes delgadas o ambos, donde se requieren muchas pasadas de trefilado, se necesita un maximo de carbono de 0,04 % en los grados TP304/L y TP316/L
SA-403-WP316/L ASME 2021 |  | 0.03 |  | 2 |  | 0.045 |  | 0.03 |  | 1 |  |  | 10 | 14 | 16 | 18 | 2 | 3 | [6 empty] | 70,343 [485] | 24,656 [170] |  |  |  | Nota general: En tuberia perforada el niquel puede ser 11,00/16,00
SA-403-WP316/316L ASME 2021 |  | 0.03 |  | 2 |  | 0.045 |  | 0.03 |  | 1 |  |  | 10 | 14 | 16 | 18 | 2 | 3 | [6 empty] | 70,343 [485] | 24,656 [170] |  |  |  | Nota general: Para diametros pequeños o paredes delgadas o ambos, donde se requieren muchas pasadas de trefilado, se necesita un maximo de carbono de 0,04 % en los grados TP304/L y TP316/L | Nota general: En tuberia perforada el niquel puede ser 11,00/16,00
SA-312-T304 ASME 2021 |  | 0.08 |  | 2 |  | 0.045 |  | 0.03 |  | 1 |  |  | 8 | 11 | 18 | 20 |  |  |  |  | VANADIO |  |  |  | 74,694 [515] | 29,732 [205]
SA-312-T304/L ASME 2021 |  | 0.035 |  | 2 |  | 0.045 |  | 0.03 |  | 1 |  |  | 8 | 13 | 18 | 20 |  |  |  |  | VANADIO |  |  |  | 70,343 [485] | 24,656 [170] |  |  |  | Nota General: Los tubos con diámetros exteriores menores a 0.500", deberán tener un máximo de carbono de 0.040%
SA-312-T304/304L ASME 2021 |  | 0.035 |  | 2 |  | 0.045 |  | 0.03 |  | 1 |  |  | 8 | 13 | 18 | 20 | [8 empty] | 70,343 [485] | 24,656 [170] |  |  |  | Nota General: Los tubos con diámetros exteriores menores a 0.500", deberán tener un máximo de carbono de 0.040%
SA-312-T316 ASME 2021 |  | 0.08 |  | 2 |  | 0.045 |  | 0.03 |  | 1 |  |  | 10 | 14 | 16 | 18 | 2 | 3 |  |  | VANADIO |  |  |  | 75,000 [515] | 30,000 [205] | 35 |  |  | Nota General: Para tubo con costura el contenido de Niquel será de 10.00% - 14.00%
SA-312-T316/L ASME 2021 |  | 0.035 |  | 2 |  | 0.045 |  | 0.03 |  | 1 |  |  | 10 | 14 | 16 | 18 | 2 | 3 |  |  | VANADIO |  |  |  | 70,000[485] | 25,000[170] | 35 |  |  | Nota General: Los tubos con diámetros exteriores menores a 0.500", deberán tener un máximo de carbono de 0.040%
SA-312-T316/316L ASME 2021
SA-350-LF2 ASME 2015 |  | 0.3 | 0.6 | 1.35 |  | 0.035 |  | 0.04 | 0.15 | 0.3 |  | 0.4 |  | 0.4 |  | 0.3 |  | 0.12 |  | 0.08 | VANADIO |  |  | 0.02 | 70,000-95,000[485-655] | 36,000[250] | 22 | 30 | 197 | 1) La suma de Cromo, Cobre, Molibdeno, Níquel y Vanadio no debe exceder el 1.00% | 2) La suma de Cromo y Molibdeno no debe exceder el 0.32%
SA-A276/A276M 304 |  | 0.08 |  | 2 |  | 0.045 |  | 0.03 |  | 1 |  |  | 8 | 10.5 | 18 | 20 |  |  |  |  | NITROGENO | 0.1 |  |  | 90,000 [620] | 65,000 [450] | 30 | 40
SA-A276/A276M 304/L |  | 0.03 |  | 2 |  | 0.045 |  | 0.03 |  | 1 |  |  | 8 | 12 | 18 | 20 |  |  |  |  | NITROGENO | 0.1
SA-A276/A276M 316 |  | 0.08 |  | 2 |  | 0.045 |  | 0.03 |  | 1 |  |  | 10 | 14 | 16 | 18 | 2 | 3 |  |  | NITROGENO | 0.1 |  |  | 94,999 [655] | 45,000 [310] | 28 | 45
SA-A276/A276M T316/L |  | 0.03 |  | 2 |  | 0.045 |  | 0.03 |  | 1 |  |  | 10 | 14 | 16 | 18 | 2 | 3 |  |  | NITROGENO | 0.1 |  |  | 70,000[485] | 25,000 [170] | 40 | 50 |  | Nota General: Para algunas aplicaciones la sustituciòn del tipo 316/L por el tipo 316 puede no ser deseable debido a los requisitos de diseño, fabricaciòn o servicio. en esos casos el comprador deberà indicarlo en el pedido; Para formas que tengan un espesor de seccion de 1/2 pulgada o menos, es aceptable una elongaciòn minima del 30%
SA-240/SA-240M 304 |  | 0.07 |  | 2 |  | 0.045 |  | 0.03 |  | 0.75 |  |  | 8 | 10.5 | 17.5 | 19.5 |  |  |  |  | NITROGENO | 0.1 |  |  | 75,000 [515] | 30,000 [205] | 40 |  | 201 | Nota General: Los valores expresados son máximos a menos que se indique lo contrario
SA-240/SA-240M 304/L |  | 0.03 |  | 2 |  | 0.045 |  | 0.03 |  | 0.75 |  |  | 8 | 12 | 17.5 | 19.5 |  |  |  |  | NITROGENO | 0.1 |  |  | 70,000[485] | 25,000[170] | 40 |  | 201 | Nota General: Los valores expresados son máximos a menos que se indique lo contrario
SA-240/SA-240M 316 |  | 0.08 |  | 2 |  | 0.045 |  | 0.03 |  | 0.75 |  |  | 10 | 14 | 16 | 18 | 2 | 3 |  | 0.1 | VANADIO | 0.1 |  |  | 75,000 [515] | 30,000 [205] | 40 |  | 217 | Nota General: Los valores expresados son máximos a menos que se indique lo contrario
SA-240/SA-240M 316/L |  | 0.3 |  | 2 |  | 0.045 |  | 0.03 |  | 0.75 |  |  | 10 | 14 | 16 | 18 | 2 | 3 |  |  | NITROGENO | 0.1 |  |  | 70,000 [485] | 25,000 [170] | 40 |  | 217 | Nota General: Los valores expresados son máximos a menos que se indique lo contrario
SA-516-70N ASME 2015 | 0.27 | 0.31 | 0.85 | 1.2 |  | 0.035 |  | 0.035 | 0.15 | 0.4 | [10 empty] | VANADIO |  |  |  | 70,000 - 90,000 [485-620] | 38,000 [260] | 21 |  |  | Nota General: Por cada reducción del 0.01% por debajo del carbono máximo especificado, se permitirá un incremento del 0.06% por encima del manganeso máximo especificado, hasta un máximo de 1.50% por análisis de calor y 1.60% por análisis de producto
ASTM B221 ALUMINIO 6061
NMX-H-004-SCFI-2008 | [19 empty] | 45 | NITROGENO | 0.1
Nota General: Para algunas aplicaciones la sustituciòn del tipo 316/L por el tipo 316 puede no ser deseable debido a los requisitos de diseño, fabricaciòn o servicio. en esos casos el comprador deberà indicarlo en el pedido; Para formas que tengan un espesor de seccion de 1/2 pulgada o menos, es aceptable una elongaciòn minima del 30%

## INSTRUCCIONES (hidden)
2 | 3 | 4
FAMILIA | UM | No. INSTRUCCIÓN
ALAMBRE | KGS/PZ | CA-IN-08
ANGULO AC | KGS | CA-IN-09
ANGULO T-304/L | KGS | CA-IN-09
ANGULO T-316/L | KGS | CA-IN-09
ANILLO | PZ | CA-IN-44
BARRA HEXAGONAL AC | KGS | CA-IN-10
BARRA HEXAGONAL T-304/L | KGS | CA-IN-10
BARRA HEXAGONAL T-316/L | KGS | CA-IN-10
BARRA HUECA AC | KGS | CA-IN-11
BARRA HUECA T-304/L | KGS | CA-IN-11
BARRA HUECA T-316/L | KGS | CA-IN-11
BARRA REDONDA AC | KGS | CA-IN-12
BARRA REDONDA T-304/L | KGS | CA-IN-12
BARRA REDONDA T-316/L | KGS | CA-IN-12
BRIDA BL SA-105N | PZ | CA-IN-18
BRIDA BL T-304/L | PZ | CA-IN-18
BRIDA BL T-316/L | PZ | CA-IN-18
BRIDA LJ SA-105N | PZ | CA-IN-17
BRIDA LJ T-304/L | PZ | CA-IN-17
BRIDA LJ T-316/L | PZ | CA-IN-17
BRIDA LWN | PZ | CA-IN-43
BRIDA SO SA-105N | PZ | CA-IN-14
BRIDA SO T-304/L | PZ | CA-IN-14
BRIDA SO T-316/L | PZ | CA-IN-14
BRIDA SW SA-105N | PZ | CA-IN-16
BRIDA SW T-304/L | PZ | CA-IN-16
BRIDA SW T-316/L | PZ | CA-IN-16
BRIDA THRD SA-105N | PZ | CA-IN-13
BRIDA THRD T-304/L | PZ | CA-IN-13
BRIDA THRD T-316/L | PZ | CA-IN-13
BRIDA WN SA-105N | PZ | CA-IN-15
BRIDA WN T-304/L | PZ | CA-IN-15
BRIDA WN T-316/L | PZ | CA-IN-15
CANAL "U" AC | KGS | CA-IN-02
CODO 45° AC | PZ | CA-IN-21
CODO 45° T-304/L | PZ | CA-IN-21
CODO 45° T-316/L | PZ | CA-IN-21
CODO 90° RADIO LARGO AC | PZ | CA-IN-21
CODO 90° RADIO LARGO T-304/L | PZ | CA-IN-21
CODO 90° RADIO LARGO T-316/L | PZ | CA-IN-21
CODO FORJADO SA-105 | PZ | CA-IN-21
CODO FORJADO T-304/L | PZ | CA-IN-21
CODO FORJADO T-316/L | PZ | CA-IN-21
CODO NIPLE AC
CONEXIÓN 150# GALV | PZ | CA-IN-19
CONEXIÓN 150# HM | PZ | CA-IN-19
CONEXIÓN 150# T-304/L | PZ | CA-IN-19
CONEXIÓN 150# T-316/L | PZ | CA-IN-19
COPLE 150# AC Y GALV | PZ | CA-IN-20
COPLE FORJADO SA-105 | PZ | CA-IN-22
COPLE FORJADO T-304/L | PZ | CA-IN-22
COPLE FORJADO T-316/L | PZ | CA-IN-22
DISCOS | PZ | CA-IN-41
ELBOLET SA-105 | PZ | CA-IN-23
ELBOLET T-304/L | PZ | CA-IN-23
ELBOLET T-316/L | PZ | CA-IN-23
FIGURA 8 | PZ | CA-IN-40
FORJA BRIDAS | PZ | CA-IN-42
INSERTO REDUCIDO SA-105 | PZ | CA-IN-24
INSERTO REDUCIDO T-304/L | PZ | CA-IN-24
INSERTO REDUCIDO T-316/L | PZ | CA-IN-24
LAMINA AC | KGS | CA-IN-03
LAMINA GALV | KGS | CA-IN-03
LAMINA T-304/L | KGS | CA-IN-03
LAMINA T-316/L | KGS | CA-IN-03
LATROLET SA-105 | PZ | CA-IN-25
LATROLET T-304/L | PZ | CA-IN-25
LATROLET T-316/L | PZ | CA-IN-25
MEDIO COPLE SA-105 | PZ | CA-IN-26
MEDIO COPLE T-304/L | PZ | CA-IN-26
MEDIO COPLE T-316/L | PZ | CA-IN-26
NIPLE CON COSTURA AC | PZ | CA-IN-27
NIPLE CON COSTURA T-304/L | PZ | CA-IN-27
NIPLE CON COSTURA T-316/L | PZ | CA-IN-27
NIPLE HEXAGONAL | PZ | CA-IN-45
NIPLE SIN COSTURA AC | PZ | CA-IN-27
NIPLE SIN COSTURA T-304/L | PZ | CA-IN-27
NIPLE SIN COSTURA T-316/L | PZ | CA-IN-27
NIPLE SUAJE CONC AC | PZ | CA-IN-27
NIPLE SUAJE CONC T-304/L | PZ | CA-IN-27
NIPLE SUAJE CONC T-316/L | PZ | CA-IN-27
NIPLE SUAJE EXCEN AC | PZ | CA-IN-28
NIPLE SUAJE EXCEN T-304/L | PZ | CA-IN-28
NIPLE SUAJE EXCEN T-316/L | PZ | CA-IN-28
NIPOLET SA-105 | PZ | CA-IN-28
NIPOLET T-304/L | PZ | CA-IN-28
NIPOLET T-316/L | PZ | CA-IN-28
PIPETA BRIDADA | PZ | CA-IN-39
PLACA AC | KGS | CA-IN-04
PLACA T-304/L | KGS | CA-IN-04
PLACA T-316/L | KGS | CA-IN-04
PTR AC | KGS | CA-IN-05
PTR T-304/L | KGS | CA-IN-05
PTR T-316/L | KGS | CA-IN-05
RED BUSHING SA-105 | PZ | CA-IN-29
RED BUSHING T-304/L | PZ | CA-IN-29
RED BUSHING T-316/L | PZ | CA-IN-29
REDUCCION CONCENTRICA AC | PZ | CA-IN-37
REDUCCION CONCENTRICA T-304/L | PZ | CA-IN-37
REDUCCION CONCENTRICA T-316/L | PZ | CA-IN-37
REDUCCION EXCENTRICA AC | PZ | CA-IN-37
REDUCCION EXCENTRICA T-304/L | PZ | CA-IN-37
REDUCCION EXCENTRICA T-316/L | PZ | CA-IN-37
SOCKOLET SA-105 | PZ | CA-IN-30
SOCKOLET T-304/L | PZ | CA-IN-30
SOCKOLET T-316/L | PZ | CA-IN-30
SOLERA AC | KGS | CA-IN-06
SOLERA T-304/L | KGS | CA-IN-06
SOLERA T-316/L | KGS | CA-IN-06
TAPON CAPA AC | PZ | CA-IN-31
TAPON CAPA SA-105 | PZ | CA-IN-31
TAPON CAPA T-304/L | PZ | CA-IN-31
TAPON CAPA T-304/L | PZ | CA-IN-31
TAPON CAPA T-316/L | PZ | CA-IN-31
TAPON CAPA T-316/L | PZ | CA-IN-31
TAPON MACHO CAB CUAD SA-105 | PZ | CA-IN-32
TAPON MACHO CAB CUAD T-304/L | PZ | CA-IN-32
TAPON MACHO CAB CUAD T-316/L | PZ | CA-IN-32
TAPON MACHO CAB EMBU AC | PZ | CA-IN-32
TAPON MACHO CAB EMBU T-304/L | PZ | CA-IN-32
TAPON MACHO CAB EMBU T-316/L | PZ | CA-IN-32
TAPON MACHO CAB HEX SA-105 | PZ | CA-IN-32
TAPON MACHO CAB HEX T-304/L | PZ | CA-IN-32
TAPON MACHO CAB HEX T-316/L | PZ | CA-IN-32
TAPON MACHO CAB RED SA-105 | PZ | CA-IN-32
TAPON MACHO CAB RED T-304/L | PZ | CA-IN-32
TAPON MACHO CAB RED T-316/L | PZ | CA-IN-32
TEE RECTA AC | PZ | CA-IN-33
TEE RECTA T-304/L | PZ | CA-IN-33
TEE RECTA T-316/L | PZ | CA-IN-33
TEE SA-105 | PZ | CA-IN-33
TEE T-304/L | PZ | CA-IN-33
TEE T-316/L | PZ | CA-IN-33
THREADOLET SA-105 | PZ | CA-IN-34
THREADOLET T-304/L | PZ | CA-IN-34
THREADOLET T-316/L | PZ | CA-IN-34
TUBO CON COSTURA AC | MTS | CA-IN-38
TUBO CON COSTURA T-304/L | MTS | CA-IN-38
TUBO CON COSTURA T-316/L | MTS | CA-IN-38
TUBO SIN COSTURA AC | MTS | CA-IN-38
TUBO SIN COSTURA T-304/L | MTS | CA-IN-38
TUBO SIN COSTURA T-316/L | MTS | CA-IN-38
TUERCA UNION SA-105 | PZ | CA-IN-35
TUERCA UNION T-304/L | PZ | CA-IN-35
TUERCA UNION T-316/L | PZ | CA-IN-35
VALVULA | PZ | CA-IN-46
VIGA AC | KGS | CA-IN-01
VIGA IPR AC | KGS | CA-IN-07
WELDOLET SA-105 | PZ | CA-IN-36
WELDOLET T-304/L | PZ | CA-IN-36
WELDOLET T-316/L | PZ | CA-IN-36

## Tabla Norma (hidden)
1 | 2 | 3 | 4 | 5 | 6 | 7 | 8 | 9 | 10 | 11 | 12 | 13 | 14 | 15 | 16 | 17 | 18 | 19 | 2 | 21 | 22 | 23 | 24 | 25 | 26 | 27 | 28 | 29 | 30 | 31 | 32 | 33 | 34 | 35
NORMA | MIN | MAX | MIN | MAX | MIN | MAX | MIN | MAX | MIN | MAX | MIN | MAX | MIN | MAX | MIN | MAX | MIN | MAX | MIN | MAX | MIN | MAX | MIN | MAX
| CARBONO | CARBONO | MANGANESO | MANGANESO | FOSFORO | FOSFORO | AZUFRE | AZUFRE | SILICIO | SILICIO | COBRE | COBRE | NIQUEL | NIQUEL | CROMO | CROMO | MOLIBDENO | MOLIBDENO | VANADIO | VANADIO | NITROGENO | NITROGENO | NIOBIO | NIOBIO | RESISTENCIA A LA TENSIÓN PSI.MIN. (Mpa) | PUNTO DE CEDENCIA PSI. MIN. (Mpa) | ELONGACIÓN EN 2” % MIN. | REDUCCIÓN EN ÁREA % MIN. | DUREZA HB MAX. | NOTAS
SA-29-1018 ASME 2015 | 0.15 | 0.2 | 0.6 | 0.9 |  | 0.04 |  | 0.05 | [12 empty] | VANADIO |  |  |  | − | − | − | − | − | Nota General: Los valores expresados son máximos a menos que se indique lo contrario
SA-36 ASME 2015 |  | 0.27 | B-0.6 / P-0.85 | B-0.9 / P-0.12 |  | 0.04 |  | 0.05 | P-0.15 | B-0.4 / P-0.4 | 0.2 | [9 empty] | VANADIO |  |  |  | 58,000-80,000[400-550] | 36,000 [250] | 23 | − | − | Nota General: Por cada reducción del 0.01% por debajo del carbono máximo especificado, se permitirá un incremento del 0.06% por encima del manganeso máximo especificado, hasta un máximo de 1.35%
SA-53 ASME 2015 |  | 0.3 |  | 1.2 |  | 0.05 |  | 0.045 |  |  |  | 0.4 |  | 0.4 |  | 0.4 |  | 0.15 |  | 0.08 | VANADIO |  |  |  | 60,000 [415] | 35,000 [240] | − | − | 137-187 | Nota General: La combinación de Cobre, Niquel, Cromo, Molibdeno y Vanadio no debe exceder el 1.00%
SA-105 ASME 2015 |  | 0.35 | 0.6 | 1.05 |  | 0.035 |  | 0.04 | 0.1 | 0.35 |  | 0.4 |  | 0.4 |  | 0.3 |  | 0.12 |  | 0.08 | VANADIO |  |  |  | 70,000 [485] | 36,000 [250] | 22 | 30 | 137-187 | Notas Generales: Por cada reducción del 0.01% por debajo del carbono máximo especificado (0.35%), se permitirá un incremento del 0.06% por encima del manganeso máximo especificado (1.05%), hasta un máximo de 1.35% | El equivalente máximo de Carbono, basado en el análisis de calor, será de 0.47 para forjas con una sección máxima de espesor de 2" o menos, y 0.48 para forjas con una sección máxima de espesor mayor a 2" | 1) La suma de Cobre, Niquel, Cromo, Molibdeno y Vanadio no debe exceder el 1.00% | 2) La suma de Cromo y Molibdeno no debe exceder el 0.32%
SA-106B ASME 2015 |  | 0.3 | 0.29 | 1.06 |  | 0.035 |  | 0.035 | 0.1 |  |  | 0.4 |  | 0.4 |  | 0.4 |  | 0.15 |  | 0.08 | VANADIO |  |  |  | 60,000[415] | 35,000[240] | 22 | − | − | Nota General: Por cada reducción del 0.01% por debajo del carbono máximo especificado, se permitirá un incremento del 0.06% por encima del manganeso máximo especificado, hasta un máximo de 1.35% | 1) La suma de Cromo, Cobre, Molibdeno, Níquel y Vanadio no debe exceder el 1.00%
SA-182-T304 ASME 2015 |  | 0.08 |  | 2 |  | 0.045 |  | 0.03 |  | 1 |  |  | 8 | 11 | 18 | 20 |  |  |  | 0.1 | NITROGENO | 0.1 |  |  | 75,000 [515] | 30,000 [205] | 30 | 50 | − | Nota General: Los valores expresados son máximos a menos que se indique lo contrario |  |  |  | Nota General: Para secciones arriba de 5" [130mm] de espesor, la resistencia a la tensión mínima será de 70,000 [485]
SA-182-T304/L ASME 2015 |  | 0.03 |  | 2 |  | 0.045 |  | 0.03 |  | 1 |  |  | 8 | 13 | 18 | 20 |  |  |  | 0.1 | NITROGENO | 0.1 |  |  | 70,000 [485] | 25,000 [170] | 30 | 50 | − | Nota General: Los valores expresados son máximos a menos que se indique lo contrario |  |  |  | Nota General: Para secciones arriba de 5" [130mm] de espesor, la resistencia a la tensión mínima será de 65,000 [450]
SA-182-T316 ASME 2015 |  | 0.08 |  | 2 |  | 0.045 |  | 0.03 |  | 1 |  |  | 10 | 14 | 16 | 18 | 2 | 3 |  | 0.1 | NITROGENO | 0.1 |  |  | 75,000 [515] | 30,000 [205] | 30 | 50 | − | Nota General: Los valores expresados son máximos a menos que se indique lo contrario |  |  |  | Nota General: Para secciones arriba de 5" [130mm] de espesor, la resistencia a la tensión mínima será de 70,000 [485]
SA-182-T316/L ASME 2015 |  | 0.03 |  | 2 |  | 0.045 |  | 0.03 |  | 1 |  |  | 10 | 15 | 16 | 18 | 2 | 3 |  | 0.1 | NITROGENO | 0.1 |  |  | 70,000[485] | 25,000[170] | 30 | 50 | − | Nota General: Los valores expresados son máximos a menos que se indique lo contrario |  |  |  | Nota General: Para secciones arriba de 5" [130mm] de espesor, la resistencia a la tensión mínima será de 65,000 [450]
SA-234-WPB ASME 2015 |  | 0.3 | 0.29 | 1.06 |  | 0.05 |  | 0.058 | 0.1 |  |  | 0.4 |  | 0.4 |  | 0.4 |  | 0.15 |  | 0.08 | VANADIO |  |  |  | 60,000-95,000 [415-655] | 35,000 [240] | 30 | − | − | 1) Las conexiones hechas de barra o placa pueden tener 0.35 max carbono | 2) Las conexiones hechas de forja pueden tener 0.35 max de carbón y 0.35 max de silicio | 3) Por cada reducción del 0.01% debajo del máximo de carbono especificado, se permitirá un aumeto de 0.06% de manganeso sobre el valor máximo especificado | 4) La suma de Cobre, Niquel, Cromo y Molibdeno no debe exceder 1.00%
SA-403-WP304 ASME 2021 |  | 0.08 |  | 2 |  | 0.045 |  | 0.03 |  | 1 |  |  | 8 | 11 | 18 | 20 | [8 empty] | 75,000 [515] | 30,000 [205] |  | − | −
SA-403-WP304/L ASME 2021 |  | 0.03 |  | 2 |  | 0.045 |  | 0.03 |  | 1 |  |  | 8 | 12 | 18 | 20 | [8 empty] | 70,000[485] | 25,000[170] |  | − | −
SA-403-WP316 ASME 2021 |  | 0.08 |  | 2 |  | 0.045 |  | 0.03 |  | 1 |  |  | 10 | 14 | 16 | 18 | 2 | 3 | [6 empty] | 75,000 [515] | 30,000 [205] |  | − | − | Nota general: Para diametros pequeños o paredes deldegadas o ambos, donde se requieren muchas pasadas de trefilado, se necesita un maximo de carbono de 0,04 % en los grados TP304/L y TP316/L
SA-403-WP316/L ASME 2021 |  | 0.03 |  | 2 |  | 0.045 |  | 0.03 |  | 1 |  |  | 10 | 14 | 16 | 18 | 2 | 3 | [6 empty] | 70,000[485] | 25,000[170] |  | − | − | Nota general: En tuberia perforada el niquel puede ser 11,00/16,00
SA-312-T304 ASME 2015 |  | 0.08 |  | 2 |  | 0.045 |  | 0.03 |  | 1 |  |  | 8 | 11 | 18 | 20 |  |  |  |  | VANADIO |  |  |  | 75,000 [515] | 30,000 [205] | 35 | − | −
SA-312-T304/L ASME 2015 |  | 0.035 |  | 2 |  | 0.045 |  | 0.03 |  | 1 |  |  | 8 | 13 | 18 | 20 |  |  |  |  | VANADIO |  |  |  | 70,000[485] | 25,000[170] | 35 | − | − | Nota General: Los tubos con diámetros exteriores menores a 0.500", deberán tener un máximo de carbono de 0.040%
SA-312-T316 ASME 2015 |  | 0.08 |  | 2 |  | 0.045 |  | 0.03 |  | 1 |  |  | 11 | 14 | 16 | 18 | 2 | 3 |  |  | VANADIO |  |  |  | 75,000 [515] | 30,000 [205] | 35 | − | − | Nota General: Para tubo con costura el contenido de Niquel será de 10.00% - 14.00%
SA-312-T316/L ASME 2015 |  | 0.035 |  | 2 |  | 0.045 |  | 0.03 |  | 1 |  |  | 10 | 14 | 16 | 18 | 2 | 3 |  |  | VANADIO |  |  |  | 70,000[485] | 25,000[170] | 35 | − | − | Nota General: Los tubos con diámetros exteriores menores a 0.500", deberán tener un máximo de carbono de 0.040%
SA-350-LF2 ASME 2015 |  | 0.3 | 0.6 | 1.35 |  | 0.035 |  | 0.04 | 0.15 | 0.3 |  | 0.4 |  | 0.4 |  | 0.3 |  | 0.12 |  | 0.08 | VANADIO |  |  | 0.02 | 70,000-95,000[485-655] | 36,000[250] | 22 | 30 | 197 | 1) La suma de Cromo, Cobre, Molibdeno, Níquel y Vanadio no debe exceder el 1.00% | 2) La suma de Cromo y Molibdeno no debe exceder el 0.32%
SA-A276/A276M 304 |  | 0.08 |  | 2 |  | 0.045 |  | 0.03 |  | 1 |  |  | 8 | 10.5 | 18 | 20 |  |  |  |  | NITROGENO | 0.1 |  |  | 90,000 [620] | 65,000 [450] | 30 | 40
SA-A276/A276M 304/L |  | 0.03 |  | 2 |  | 0.045 |  | 0.03 |  | 1 |  |  | 8 | 12 | 18 | 20 |  |  |  |  | NITROGENO | 0.1 | [5 empty] | −
SA-A276/A276M 316 |  | 0.08 |  | 2 |  | 0.045 |  | 0.03 |  | 1 |  |  | 10 | 14 | 16 | 18 | 2 | 3 |  |  | NITROGENO | 0.1 |  |  | 94,999 [655] | 45,000 [310] | 28 | 45
SA-A276/A276M T316/L |  | 0.03 |  | 2 |  | 0.045 |  | 0.03 |  | 1 |  |  | 10 | 14 | 16 | 18 | 2 | 3 |  |  | NITROGENO | 0.1 |  |  | 70,000[485] | 25,000 [170] | 40 | 50 |  | Nota General: Para algunas aplicaciones la sustituciòn del tipo 316/L por el tipo 316 puede no ser deseable debido a los requisitos de diseño, fabricaciòn o servicio. en esos casos el comprador deberà indicarlo en el pedido; Para formas que tengan un espesor de seccion de 1/2 pulgada o menos, es aceptable una elongaciòn minima del 30%
SA-240/SA-240M 304 |  | 0.07 |  | 2 |  | 0.045 |  | 0.03 |  | 0.75 |  |  | 8 | 10.5 | 17.5 | 19.5 |  |  |  |  | NITROGENO | 0.1 |  |  | 75,000 [515] | 30,000 [205] | 40 | − | 201 | Nota General: Los valores expresados son máximos a menos que se indique lo contrario
SA-240/SA-240M 304/L |  | 0.03 |  | 2 |  | 0.045 |  | 0.03 |  | 0.75 |  |  | 8 | 12 | 17.5 | 19.5 |  |  |  |  | NITROGENO | 0.1 |  |  | 70,000[485] | 25,000[170] | 40 | − | 201 | Nota General: Los valores expresados son máximos a menos que se indique lo contrario
SA-240/SA-240M 316 |  | 0.08 |  | 2 |  | 0.045 |  | 0.03 |  | 0.75 |  |  | 10 | 14 | 16 | 18 | 2 | 3 |  | 0.1 | VANADIO | 0.1 |  |  | 75,000 [515] | 30,000 [205] | 40 | − | 217 | Nota General: Los valores expresados son máximos a menos que se indique lo contrario
SA-240/SA-240M 316/L |  | 0.3 |  | 2 |  | 0.045 |  | 0.03 |  | 0.75 |  |  | 10 | 14 | 16 | 18 | 2 | 3 |  |  | NITROGENO | 0.1 |  |  | 70,000 [485] | 25,000 [170] | 40 | − | 217 | Nota General: Los valores expresados son máximos a menos que se indique lo contrario
SA-516-70N ASME 2015 | 0.27 | 0.31 | 0.85 | 1.2 |  | 0.035 |  | 0.035 | 0.15 | 0.4 | [10 empty] | VANADIO |  |  |  | 70,000 - 90,000 [485-620] | 38,000 [260] | 21 | − | − | Nota General: Por cada reducción del 0.01% por debajo del carbono máximo especificado, se permitirá un incremento del 0.06% por encima del manganeso máximo especificado, hasta un máximo de 1.50% por análisis de calor y 1.60% por análisis de producto
NMX-H-004-SCFI-2008 | [19 empty] | 45 | NITROGENO | 0.1 |  |  | − | − | − | − | −
SA-860-WPHY 52 ASME |  | 0.2 | 1 | 1.45 |  | 0.03 |  | 0.01 | 0.15 | 0.4 |  | 0.35 |  | 0.5 |  | 0.3 |  | 0.25 |  | 0.1 |  |  |  | 0.04 | 66,000 [455] | 52,000 [360] | 32 | − | 235 | La suma de estos elemntos Ni + Cr + Mo + Cu no debe sobrepasar el 1.0 %.
Nota General: Para algunas aplicaciones la sustituciòn del tipo 316/L por el tipo 316 puede no ser deseable debido a los requisitos de diseño, fabricaciòn o servicio. en esos casos el comprador deberà indicarlo en el pedido; Para formas que tengan un espesor de seccion de 1/2 pulgada o menos, es aceptable una elongaciòn minima del 30%

## Intrucciones (hidden)
2 | 3 | 4
FAMILIA | UM | No. INSTRUCCIÓN
ALAMBRE | KGS/PZ | CA-IN-08
ANGULO AC | KGS | CA-IN-09
ANGULO T-304/L | KGS | CA-IN-09
ANGULO T-316/L | KGS | CA-IN-09
ANILLO | PZ | CA-IN-44
BARRA HEXAGONAL AC | KGS | CA-IN-10
BARRA HEXAGONAL T-304/L | KGS | CA-IN-10
BARRA HEXAGONAL T-316/L | KGS | CA-IN-10
BARRA HUECA AC | KGS | CA-IN-11
BARRA HUECA T-304/L | KGS | CA-IN-11
BARRA HUECA T-316/L | KGS | CA-IN-11
BARRA REDONDA AC | KGS | CA-IN-12
BARRA REDONDA T-304/L | KGS | CA-IN-12
BARRA REDONDA T-316/L | KGS | CA-IN-12
BRIDA BL SA-105N | PZ | CA-IN-18
BRIDA BL T-304/L | PZ | CA-IN-18
BRIDA BL T-316/L | PZ | CA-IN-18
BRIDA LJ SA-105N | PZ | CA-IN-17
BRIDA LJ T-304/L | PZ | CA-IN-17
BRIDA LJ T-316/L | PZ | CA-IN-17
BRIDA LWN | PZ | CA-IN-43
BRIDA SO SA-105N | PZ | CA-IN-14
BRIDA SO T-304/L | PZ | CA-IN-14
BRIDA SO T-316/L | PZ | CA-IN-14
BRIDA SW SA-105N | PZ | CA-IN-16
BRIDA SW T-304/L | PZ | CA-IN-16
BRIDA SW T-316/L | PZ | CA-IN-16
BRIDA THRD SA-105N | PZ | CA-IN-13
BRIDA THRD T-304/L | PZ | CA-IN-13
BRIDA THRD T-316/L | PZ | CA-IN-13
BRIDA WN SA-105N | PZ | CA-IN-15
BRIDA WN T-304/L | PZ | CA-IN-15
BRIDA WN T-316/L | PZ | CA-IN-15
CANAL "U" AC | KGS | CA-IN-02
CODO 45° AC | PZ | CA-IN-21
CODO 45° T-304/L | PZ | CA-IN-21
CODO 45° T-316/L | PZ | CA-IN-21
CODO 90° RADIO LARGO AC | PZ | CA-IN-21
CODO 90° RADIO LARGO T-304/L | PZ | CA-IN-21
CODO 90° RADIO LARGO T-316/L | PZ | CA-IN-21
CODO FORJADO SA-105 | PZ | CA-IN-21
CODO FORJADO T-304/L | PZ | CA-IN-21
CODO FORJADO T-316/L | PZ | CA-IN-21
CODO NIPLE AC
CONEXIÓN 150# GALV | PZ | CA-IN-19
CONEXIÓN 150# HM | PZ | CA-IN-19
CONEXIÓN 150# T-304/L | PZ | CA-IN-19
CONEXIÓN 150# T-316/L | PZ | CA-IN-19
COPLE 150# AC Y GALV | PZ | CA-IN-20
COPLE FORJADO SA-105 | PZ | CA-IN-22
COPLE FORJADO T-304/L | PZ | CA-IN-22
COPLE FORJADO T-316/L | PZ | CA-IN-22
DISCOS | PZ | CA-IN-41
ELBOLET SA-105 | PZ | CA-IN-23
ELBOLET T-304/L | PZ | CA-IN-23
ELBOLET T-316/L | PZ | CA-IN-23
FIGURA 8 | PZ | CA-IN-40
FORJA BRIDAS | PZ | CA-IN-42
INSERTO REDUCIDO SA-105 | PZ | CA-IN-24
INSERTO REDUCIDO T-304/L | PZ | CA-IN-24
INSERTO REDUCIDO T-316/L | PZ | CA-IN-24
LAMINA AC | KGS | CA-IN-03
LAMINA GALV | KGS | CA-IN-03
LAMINA T-304/L | KGS | CA-IN-03
LAMINA T-316/L | KGS | CA-IN-03
LATROLET SA-105 | PZ | CA-IN-25
LATROLET T-304/L | PZ | CA-IN-25
LATROLET T-316/L | PZ | CA-IN-25
MEDIO COPLE SA-105 | PZ | CA-IN-26
MEDIO COPLE T-304/L | PZ | CA-IN-26
MEDIO COPLE T-316/L | PZ | CA-IN-26
NIPLE CON COSTURA AC | PZ | CA-IN-27
NIPLE CON COSTURA T-304/L | PZ | CA-IN-27
NIPLE CON COSTURA T-316/L | PZ | CA-IN-27
NIPLE HEXAGONAL | PZ | CA-IN-45
NIPLE SIN COSTURA AC | PZ | CA-IN-27
NIPLE SIN COSTURA T-304/L | PZ | CA-IN-27
NIPLE SIN COSTURA T-316/L | PZ | CA-IN-27
NIPLE SUAJE CONC AC | PZ | CA-IN-27
NIPLE SUAJE CONC T-304/L | PZ | CA-IN-27
NIPLE SUAJE CONC T-316/L | PZ | CA-IN-27
NIPLE SUAJE EXCEN AC | PZ | CA-IN-28
NIPLE SUAJE EXCEN T-304/L | PZ | CA-IN-28
NIPLE SUAJE EXCEN T-316/L | PZ | CA-IN-28
NIPOLET SA-105 | PZ | CA-IN-28
NIPOLET T-304/L | PZ | CA-IN-28
NIPOLET T-316/L | PZ | CA-IN-28
PIPETA BRIDADA | PZ | CA-IN-39
PLACA AC | KGS | CA-IN-04
PLACA T-304/L | KGS | CA-IN-04
PLACA T-316/L | KGS | CA-IN-04
PTR AC | KGS | CA-IN-05
PTR T-304/L | KGS | CA-IN-05
PTR T-316/L | KGS | CA-IN-05
RED BUSHING SA-105 | PZ | CA-IN-29
RED BUSHING T-304/L | PZ | CA-IN-29
RED BUSHING T-316/L | PZ | CA-IN-29
REDUCCION CONCENTRICA AC | PZ | CA-IN-37
REDUCCION CONCENTRICA T-304/L | PZ | CA-IN-37
REDUCCION CONCENTRICA T-316/L | PZ | CA-IN-37
REDUCCION EXCENTRICA AC | PZ | CA-IN-37
REDUCCION EXCENTRICA T-304/L | PZ | CA-IN-37
REDUCCION EXCENTRICA T-316/L | PZ | CA-IN-37
SOCKOLET SA-105 | PZ | CA-IN-30
SOCKOLET T-304/L | PZ | CA-IN-30
SOCKOLET T-316/L | PZ | CA-IN-30
SOLERA AC | KGS | CA-IN-06
SOLERA T-304/L | KGS | CA-IN-06
SOLERA T-316/L | KGS | CA-IN-06
TAPON CAPA AC | PZ | CA-IN-31
TAPON CAPA SA-105 | PZ | CA-IN-31
TAPON CAPA T-304/L | PZ | CA-IN-31
TAPON CAPA T-304/L | PZ | CA-IN-31
TAPON CAPA T-316/L | PZ | CA-IN-31
TAPON CAPA T-316/L | PZ | CA-IN-31
TAPON MACHO CAB CUAD SA-105 | PZ | CA-IN-32
TAPON MACHO CAB CUAD T-304/L | PZ | CA-IN-32
TAPON MACHO CAB CUAD T-316/L | PZ | CA-IN-32
TAPON MACHO CAB EMBU AC | PZ | CA-IN-32
TAPON MACHO CAB EMBU T-304/L | PZ | CA-IN-32
TAPON MACHO CAB EMBU T-316/L | PZ | CA-IN-32
TAPON MACHO CAB HEX SA-105 | PZ | CA-IN-32
TAPON MACHO CAB HEX T-304/L | PZ | CA-IN-32
TAPON MACHO CAB HEX T-316/L | PZ | CA-IN-32
TAPON MACHO CAB RED SA-105 | PZ | CA-IN-32
TAPON MACHO CAB RED T-304/L | PZ | CA-IN-32
TAPON MACHO CAB RED T-316/L | PZ | CA-IN-32
TEE RECTA AC | PZ | CA-IN-33
TEE RECTA T-304/L | PZ | CA-IN-33
TEE RECTA T-316/L | PZ | CA-IN-33
TEE SA-105 | PZ | CA-IN-33
TEE T-304/L | PZ | CA-IN-33
TEE T-316/L | PZ | CA-IN-33
THREADOLET SA-105 | PZ | CA-IN-34
THREADOLET T-304/L | PZ | CA-IN-34
THREADOLET T-316/L | PZ | CA-IN-34
TUBO CON COSTURA AC | MTS | CA-IN-38
TUBO CON COSTURA T-304/L | MTS | CA-IN-38
TUBO CON COSTURA T-316/L | MTS | CA-IN-38
TUBO SIN COSTURA AC | MTS | CA-IN-38
TUBO SIN COSTURA T-304/L | MTS | CA-IN-38
TUBO SIN COSTURA T-316/L | MTS | CA-IN-38
TUERCA UNION SA-105 | PZ | CA-IN-35
TUERCA UNION T-304/L | PZ | CA-IN-35
TUERCA UNION T-316/L | PZ | CA-IN-35
VALVULA | PZ | CA-IN-46
VIGA AC | KGS | CA-IN-01
VIGA IPR AC | KGS | CA-IN-07
WELDOLET SA-105 | PZ | CA-IN-36
WELDOLET T-304/L | PZ | CA-IN-36
WELDOLET T-316/L | PZ | CA-IN-36

## F-CAL-001 aprob (hidden)
ACEROS INDUSTRIALES TUVACE S.A. DE C.V.
Inspección Recibo
| Código: F-CAL-001 |  | Fecha de actualización: 28. Jun. 24 | [5 empty] | Versión: 3.0
PROVEEDOR |  |  |  | No. ORDEN DE COMPRA / O.T |  | FECHA DE INSPECCIÓN |  | NORMA APLICABLE
DESCRIPCIÓN |  |  |  | CANTIDAD SOLICITADA |  | CANTIDAD RECIBIDA |  | MUESTRA INSPECCIONADA |  | CANTIDAD RECHAZADA
CARACTERISTICAS INSPECCIONADAS |  |  |  | CUMPLE | NO CUMPLE | DESCRIPCIÓN DEL INCUMPLIMIENTO (SÍ APLICA)
No. CERTIFICADO DE CALIDAD
COLADA
INSPECCION VISUAL
INSPECCIÓN DIMENSIONAL | Diámetro Exterior
Diámetro Interior
Espesor
Longitud
INSPECCIÓN MARCAJE
EQUIPO DE MEDICIÓN / CÓDIGO
ESPECIFICACIONES ESTABLECIDAS EN LA NORMA
ELEMENTO | CARBONO | MANGANESO | FOSFORO | AZUFRE | SILICIO | COBRE | NÍQUEL | CROMO | MOLIBDENO | VANADIO | NIOBIO
MÍNIMO (%) | [10 empty] | 0
MÁXIMO (%)
DATOS EN CERTIFICADO
PRUEBA DE DUREZA |  |  |  |  | EQUIPO DE MEDICIÓN / CÓDIGO |  |  | GALVANIZADO |  | PMI
Brinell (HB) | Rockwell (Ha) | Rockwell (Hrb) | Rockwell (HRc) | Vickers (HV) |  |  |  | Cumple | No Cumple | Cumple | No Cumple
ESPECIFICACIÓN |  | RESISTENCIA A LA TENSIÓN PSI.MÍN. [Mpa] |  | PUNTO DE CEDENCIA PSI. MÍN. [Mpa] |  | ELONGACIÓN EN 2” % MÍN |  | REDUCCIÓN EN ÁREA % MÍN |  | DUREZA HB MÁX
DATOS DE NORMA
DATOS EN CERTIFICADO
OBSERVACIONES |  |  |  | RESPONSABLES | [5 empty] | DICTAMEN
[10 empty] | ACEPTADO | RECHAZADO
Aprobación del formato:
INSPECCIONÓ
CAL
VERIFICÓ
CAL
VALIDÓ
ALM
Elab./Actualizó
A. Olvera
CAL
Revisó
S. Bautista
GTEOPE
Autorizó
S. Rodríguez
SGC
Aprobó
A. Schatz
DIRCOM
J. Morales
DIROPE
Note on I6: Selecciona en lista desplegable
Note on A8: Selecciona en lista desplegable

## Cambios (hidden)
Historial: | F-CAL-001 | Inspección recibo
Versión | Fecha | Descripción de cambios | Responsable
1 | 31.Mar.23 | Creación del documento | CAL/J. Beltrán
2 | 29.Feb. 24 | Revisión y actualización del formato, cambios: Se mejoro el formato por hallazgos de A.I Dic 2023 1.- Se anexo en inspección dimensional y en prueba de dureza el equipo de medición y el código. 2.- Se anexo en dictamen el criterio de aceptado o rechazado. | S.G.C / González CAL / J. Beltrán CAL / A. Olvera
3 | 28. Jun. 24 | Revisión y actualización del formato, cambios: 1.- Se anexo prueba de PMI con criterio de cumple, no cumple, para su registro. | S.G.C / I. González CAL / A. Olvera